## Folha 1
MBH020 | m² |  | Sub-base de betão.
Sub-base de betão com adição de fibras de 15 cm de espessura, realizada com betão C12/15 (X0(P); D12; S3; Cl 1,0) fabricado em central e betonagem desde camião com um conteúdo de fibras sem função estrutural, fibras de vidro resistentes aos álcalis (AR) de 2 kg/m³, espalhamento e vibração manual, através de régua vibradora, com acabamento com pré-execução de mestras e nivelado, para o uso posterior como suporte de pavimento; apoiada sobre camada base existente. O preço não inclui a camada base.
Unitário |  | Ud |  | Descrição | Rend. | Preço unitário | Importância
mt08fic020b |  | kg |  | Fibras de vidro resistentes aos álcalis (AR), com um conteúdo mínimo de zircónio de 17,1%, de 13 mm de comprimento e 13,5 microns de diâmetro, com 100 filamentos por fio unidos entre si com adesivo, limite elástico 74000 N/mm², resistência à tracção 1620 MPa, para prevenir fissuras por retracção em elementos de betão, segundo NP EN 15422. | 0.3 | 8.92 | 2.68
mt10hmf020ab |  | m³ |  | Betão simples C12/15 (X0(P); D12; S3; Cl 1,0), fabricado em central, segundo NP EN 206. | 0.158 | 74.58 | 11.78
mq06vib020 |  | h |  | Régua vibradora de 3 m. | 0.095 | 5.33 | 0.51
mo041 |  | h |  | Oficial de 1ª construção de obra civil. | 0.048 | 22.68 | 1.09
mo087 |  | h |  | Ajudante de construção de obra civil. | 0.048 | 22.13 | 1.06
|  | % |  | Custos directos complementares | 2 | 17.12 | 0.34
Custo de manutenção decenal: 1,22€ nos primeiros 10 anos. | [5 empty] | Total: | 17.46