## Folha 1
EHP020 | Ud | Reforço de base e capitel de pilar de betão armado, com perfis metálicos.
Base e capitel de reforço de pilar de betão armado de 30x30 cm, realizados com perfis de aço S275JR, laminados a quente, série L 40x4, com camada de primário anticorrosivo, ligados entre si através de soldadura e aderidos às lajes inferiores e superiores com adesivo tixotrópico de dois componentes à base de resina epóxi, MasterBrace ADH 1460 "MBCC de Sika", com fornecimento de material de soldadura segundo EN ISO 2560, soldadura do conjunto e enchimento do espaço entre a laje e os perfis metálicos, através da injecção de adesivo tixotrópico de dois componentes à base de resina epóxi, MasterBrace ADH 1460 "MBCC de Sika", para assegurar a continuidade do reforço através do nó.
Unitário |  | Ud | Descrição |  | Rend. |  | Preço unitário | Importância
mt09reh120d |  | kg | Adesivo tixotrópico de dois componentes à base de resina epóxi, MasterBrace ADH 1460 "MBCC de Sika", para a correcta ligação entre o betão fresco e o betão endurecido ou para melhorar a aderência do betão endurecido e o aço, segundo NP EN 1504-7. |  | 0.384 |  | 11.98 | 4.6
mt07ala140aga |  | m | Perfil de aço EN 10025 S275JR, série L 40x4, laminado a quente, para aplicações estruturais. Trabalhado e montado em oficina, para colocar em obra. |  | 2.64 |  | 5.21 | 13.75
mt27pfi010 |  | l | Primário de secagem rápida, formulado com resinas alquídicas modificadas e fosfato de zinco. |  | 0.024 |  | 4.8 | 0.12
mq08sol020 |  | h | Equipamentos e elementos auxiliares para soldadura eléctrica. |  | 0.116 |  | 3.42 | 0.4
mo047 |  | h | Oficial de 1ª montador de estruturas metálicas. |  | 2.68 |  | 23.64 | 63.36
mo094 |  | h | Ajudante de montador de estruturas metálicas. |  | 2.68 |  | 23.07 | 61.83
|  | % | Custos directos complementares |  | 2 |  | 144.06 | 2.88
Custo de manutenção decenal: 10,29€ nos primeiros 10 anos. | [6 empty] | Total: | 146.94
Referência e título da norma |  |  |  | Aplicabilidade(a) |  | Obrigatoriedade(b) |  |  | Sistema(c)
EN 1504-7:2006 |  |  |  | 162007 |  | 112009 |  |  | 2+/4
Produtos e sistemas para a protecção e reparação de estruturas de betão — Definições, requisitos, controlo da qualidade e avaliação da conformidade — Parte 7: Protecção contra a corrosão das ar maduras
EN 10025-1:2004 |  |  |  | 192005 |  | 192006 |  |  | 2+
Produtos laminados a quente de aços de constr ução não ligados — Parte 1: Condições técnicas gerais de fornecimento
(a) Data de entrada em aplicação da norma harmonizada
(b) Data final do período de coexistência
(c) Sistema de avaliação e verificação da regularidade do desempenho