## Folha 1
EHP030 | m² |  | Reforço de viga ou vigota de betão armado, com chapas metálicas.
Reforço da viga ou vigota de betão armado, através chapa de aço S355JR (Fe510), laminado a quente, de 2 mm de espessura, disposta na face inferior da viga, fixada com adesivo tixotrópico de dois componentes à base de resina epóxi, MasterBrace ADH 1460 "MBCC de Sika", aplicado de forma uniforme com espátula, palustra ou colher, preenchendo todas as aberturas que possam existir na superfície suporte. Inclusive escoramento do conjunto durante 24 horas no mínimo, para assegurar um bom comportamento na ligação, e remoção de todos os elementos auxiliares.
Unitário |  | Ud |  | Descrição |  | Rend. |  | Preço unitário | Importância
mt09reh120d |  | kg |  | Adesivo tixotrópico de dois componentes à base de resina epóxi, MasterBrace ADH 1460 "MBCC de Sika", para a correcta ligação entre o betão fresco e o betão endurecido ou para melhorar a aderência do betão endurecido e o aço, segundo NP EN 1504-7. |  | 2 |  | 11.98 | 23.96
mt07ala011p |  | kg |  | Placa de aço laminado EN 10025 S355JR, para aplicações estruturais. Trabalhada e montada em oficina, para colocar em obra. |  | 15.7 |  | 2.45 | 38.47
mt50spa052b |  | m |  | Pranchão de madeira de pinho, de 20x7,2 cm. |  | 0.02 |  | 6.32 | 0.13
mt50spa101 |  | kg |  | Pregos de aço. |  | 0.05 |  | 1.87 | 0.09
mt50spa081a |  | Ud |  | Escora metálica telescópica, até 3 m de altura. |  | 0.013 |  | 19.25 | 0.25
mq08sol020 |  | h |  | Equipamentos e elementos auxiliares para soldadura eléctrica. |  | 0.116 |  | 3.42 | 0.4
mo047 |  | h |  | Oficial de 1ª montador de estruturas metálicas. |  | 0.801 |  | 23.64 | 18.94
mo094 |  | h |  | Ajudante de montador de estruturas metálicas. |  | 0.801 |  | 23.07 | 18.48
|  | % |  | Custos directos complementares |  | 2 |  | 100.72 | 2.01
Custo de manutenção decenal: 7,19€ nos primeiros 10 anos. | [7 empty] | Total: | 102.73
Referência e título da norma |  |  |  |  | Aplicabilidade(a) |  | Obrigatoriedade(b) |  |  | Sistema(c)
EN 1504-7:2006 |  |  |  |  | 162007 |  | 112009 |  |  | 2+/4
Produtos e sistemas para a protecção e reparação de estruturas de betão — Definições, requisitos, controlo da qualidade e avaliação da conformidade — Parte 7: Protecção contra a corrosão das ar maduras
EN 10025-1:2004 |  |  |  |  | 192005 |  | 192006 |  |  | 2+
Produtos laminados a quente de aços de constr ução não ligados — Parte 1: Condições técnicas gerais de fornecimento
(a) Data de entrada em aplicação da norma harmonizada
(b) Data final do período de coexistência
(c) Sistema de avaliação e verificação da regularidade do desempenho