## Folha 1
EHY091 | m | Reparação de remate de laje de betão armado, através de enchimento com betão armado.
Reparação de remate de laje de betão armado, de altura 30 cm, através de picagem do betão deteriorado com martelo eléctrico, eliminando o betão em mau estado até alcançar as armaduras; saneamento das armaduras que ficaram a descoberto com projecção a seco de jacto de partículas de material abrasivo (silicato de alumínio), eliminando a sujidade superficial, a ferrugem e toda substância que possa diminuir a aderência entre as armaduras e o material de reparação a aplicar, até alcançar um grau de preparação Sa 2 ½ segundo EN ISO 8501-1; aplicação manual de primário activo monocomponente modificado com polímeros, MasterEmaco P 5000 AP "MBCC de Sika", de cor cinzento claro, à base de cimentos, inertes de granulometria seleccionada, inibidores de corrosão e polímeros em pó, com baixo conteúdo em cromato, garantindo a aderência entre ambos, com 1,6 kg/m² de consumo médio; enchimento da laje com betão armado, realizada com betão C25/30 (XC1(P); D12; S3; Cl 0,4) fabricado em central, e betonagem com grua e aço A400 NR, com uma quantidade de 5 kg/m, com ancoragem química estrutural, através de perfuração de 10 mm de diâmetro e 85 mm de profundidade, enchimento do orifício com injecção de resina epóxi, livre de estireno, MasterFlow 932 AN "MBCC de Sika", aplicada com boca de dosagem e mistura automática, e posterior inserção de varão roscado com porca e anilha de aço galvanizado qualidade 5.8, segundo EN ISO 898-1, de 8 mm de diâmetro e 110 mm de comprimento. O preço inclui o montagem e desmontagem do sistema de cofragem e o deslocamento, montagem e desmontagem em obra do equipamento de projecção.
Unitário |  |  | Ud | Descrição |  | Rend. |  | Preço unitário | Importância
mt08lim050 |  |  | l | Dissolvente de tricloroetileno, para óleos, gorduras e resinas. |  | 0.03 |  | 9.65 | 0.29
mt08lim010a |  |  | kg | Abrasivo para limpeza através de jacto a pressão, formado por partículas de silicato de alumínio. |  | 1.05 |  | 0.25 | 0.26
mt09reh020d |  |  | kg | Primário activo monocomponente modificado com polímeros, MasterEmaco P 5000 AP "MBCC de Sika", de cor cinzento claro, de endurecimento rápido, para a protecção e passivação de armaduras de aço, e como ponte de aderência entre argamassa de reparação e betão existente, segundo NP EN 1504-7. |  | 0.48 |  | 3.54 | 1.7
mt26reh305aa |  |  | Ud | Ancoragem composta por varão roscado de aço galvanizado qualidade 5.8, segundo EN ISO 898-1 de 8 mm de diâmetro, e 110 mm de comprimento, porca e anilha, para fixações sobre estruturas de betão. |  | 1 |  | 0.96 | 0.96
mt26reh100p |  |  | Ud | Cartucho de 400 ml de resina epóxi, livre de estireno, MasterFlow 932 AN "MBCC de Sika", de dois componentes, com dosificador e boca de mistura automática, para ancoragens estruturais verticais e horizontais. |  | 0.68 |  | 23.37 | 15.89
mt07aco040b |  |  | kg | Armadura elaborada em fábrica com aço em varões nervurados, A400 NR, de vários diâmetros. |  | 5 |  | 1.71 | 8.55
mt10haf020bgngc |  |  | m³ | Betão C25/30 (XC1(P); D12; S3; Cl 0,4), fabricado em central, segundo NP EN 206. |  | 0.024 |  | 83.08 | 1.99
mt50spa052b |  |  | m | Pranchão de madeira de pinho, de 20x7,2 cm. |  | 0.2 |  | 6.32 | 1.26
mt50spa101 |  |  | kg | Pregos de aço. |  | 0.009 |  | 1.87 | 0.02
mt50spa081a |  |  | Ud | Escora metálica telescópica, até 3 m de altura. |  | 0.013 |  | 19.25 | 0.25
mq05mai030 |  |  | h | Martelo pneumático. |  | 0.313 |  | 4.57 | 1.43
mq05pdm110 |  |  | h | Compressor portátil diesel média pressão 10 m³/min. |  | 0.156 |  | 7.75 | 1.21
mq08lch010 |  |  | h | Equipamento de jacto de areia à pressão. |  | 0.035 |  | 3.2 | 0.11
mo020 |  |  | h | Oficial de 1ª construção. |  | 0.924 |  | 22.68 | 20.96
mo113 |  |  | h | Operário não qualificado construção. |  | 0.924 |  | 21.45 | 19.82
|  |  | % | Custos directos complementares |  | 2 |  | 74.7 | 1.49
Custo de manutenção decenal: 21,90€ nos primeiros 10 anos. | [7 empty] | Total: | 76.19
Referência e título da norma |  |  |  |  | Aplicabilidade(a) |  | Obrigatoriedade(b) |  |  | Sistema(c)
EN 1504-7:2006 |  |  |  |  | 162007 |  | 112009 |  |  | 2+/4
Produtos e sistemas para a protecção e reparação de estruturas de betão — Definições, requisitos, controlo da qualidade e avaliação da conformidade — Parte 7: Protecção contra a corrosão das ar maduras
(a) Data de entrada em aplicação da norma harmonizada
(b) Data final do período de coexistência
(c) Sistema de avaliação e verificação da regularidade do desempenho