## Folha 1
NLG310 | m² |  | Impermeabilização líquida, para reparação de coberturas arquitectónicas, aplicação mecânica a quente. Sistema MasterSeal Roof "MBCC de Sika".
Impermeabilização líquida, para reparação de coberturas arquitectónicas, de 2 a 2,5 mm de espessura total, sobre superfície suporte de metal não ferroso. Sistema MasterSeal Roof 2103 "MBCC de Sika" formado por impermeabilizante líquido, MasterSeal M 803 "MBCC de Sika", de cor cinzento, aplicado através de sistema de projecção mecânica em quente, prévia aplicação de primário com MasterSeal P 684 "MBCC de Sika", e aplicação de MasterSeal P 684 "MBCC de Sika" como ponte de aderência; e vedação da impermeabilização com duas camadas de membrana elástica impermeabilizante de cor cinzento RAL 7032, MasterSeal TC 259 "MBCC de Sika".
Unitário |  | Ud |  | Descrição | Rend. | Preço unitário | Importância
mt15bas120l |  | kg |  | Primário de cor verde amarelento, MasterSeal P 684 "MBCC de Sika", à base de poliuretano monocomponente de baixa viscosidade e dissolventes, para aplicar sobre superfície suporte metálica com rolo de pelo curto ou com um pano. | 0.12 | 46.97 | 5.64
mt15bas160a |  | kg |  | Impermeabilizante líquido, MasterSeal M 803 "MBCC de Sika", de cor cinzento, de dois componentes à base de resina de poliuretano, para aplicar através de sistema de projecção mecânica a quente, para formar uma membrana impermeável em coberturas planas ou inclinadas. | 2.2 | 10.76 | 23.67
mt15bas150a |  | kg |  | Membrana elástica impermeabilizante de cor cinzento RAL 7032, MasterSeal TC 259 "MBCC de Sika", composta por poliuretano alifático monocomponente e dissolventes, com resistência aos raios UV, de aplicação como camada de acabamento elástica para protecção contra a intempérie, no sistema MasterSeal Roof de impermeabilização à vista de coberturas. | 0.2 | 16.63 | 3.33
mq06pyp010 |  | h |  | Equipamento completo para projecção de produtos impermeabilizantes líquidos a quente. | 0.232 | 2.68 | 0.62
mo032 |  | h |  | Oficial de 1ª aplicador de produtos impermeabilizantes. | 0.316 | 22.68 | 7.17
mo070 |  | h |  | Ajudante de aplicador de produtos impermeabilizantes. | 0.316 | 22.13 | 6.99
|  | % |  | Custos directos complementares | 2 | 47.42 | 0.95
Custo de manutenção decenal: 4,84€ nos primeiros 10 anos. | [5 empty] | Total: | 48.37